## Feuil1
CARACTERISATION DES PRODUITS BOIS POUR LES ETUDES ISI EN REACTION AU FEU - Etude réalisée par le CSTB, financée par le CODIFAB, à l'initiative de l'UMB et de l'UICB - 8 octobre 2020
[8 empty] | Eclairement energétique 50 KW/m² | [14 empty] | Eclairement energétique 20 KW/m² | [10 empty] | Eclairement energétique 35 KW/m²
produits bois | fournisseur | essence de bois | masse volumique (12 % HR) | finition ou/et traitement ignifuge | référence CSTB | colle | placages | réf.fichiers CSV | date essai | ti (s) | vitesse moyenne de perte de masse g/(s.m²) | pic HRR (KW/m²) | temps d'atteinte du pic HRR (s) | HRR moyen (KW/m²) | THR (MJ/m²) | taux CO moyen (Kg/Kg) | taux CO2 moyen (Kg/Kg) | Chaleur effective moyenne de combustion (MJ/Kg) | Estimation ConeTOOLS
[19 empty] | FIGRA0.2MJ (W/s) | FIGRA0.4MJ (W/s) | THR 600s (MJ) | Classe | réf.fichiers CSV | date essai | ti (s) | vitesse moyenne de perte de masse g/(s.m²) | pic HRR (KW/m²) | temps d'atteinte du pic HRR (s) | HRR moyen (KW/m²) | THR (MJ/m²) | taux CO moyen (Kg/Kg) | taux CO2 moyen (Kg/Kg) | Chaleur effective de combustion (MJ/Kg) | réf.fichiers CSV | date essai | ti (s) | vitesse moyenne de perte de masse g/(s.m²) | pic HRR (KW/m²) | temps d'atteinte du pic HRR (s) | HRR moyen (KW/m²) | THR (MJ/m²) | taux CO moyen (Kg/Kg) | taux CO2 moyen (Kg/Kg) | Chaleur effective de combustion (MJ/Kg)
Massif sans colle | SIMONIN | Epicéa | < 450 Kg/m3 | sans aucune finition | BMSC1 | non | non | 19070017 | 2019-07-05 | 15 | 6.58 | 172.68 | 25 | 69.68 | 125.4 | 0.0188 | 1.21 | 13.1 | 688.8 | 688.8 | 22.3 | D | 19070041 | 2019-07-16 | 626 | 3.69 | 107.72 | 645 | 44.66 | 80.3 | 0.071 | 1.04 | 11.49
[8 empty] | 19080028 | 2019-08-12 | 14 | 6.36 | 179.57 | 25 | 73.19 | 131.7 | 0.0183 | 1.15 | 13.69 | 698.9 | 698.9 | 21.6 | D | 19080065 | 2019-08-27 | 559 | 3.84 | 102.81 | 575 | 46.22 | 82.9 | 0.0468 | 1.06 | 11.38
|  |  |  | Vernis classique (grammage le plus élevé) | BMSC3 |  |  | 19070019 | 2019-07-05 | 10 | 5.97 | 222.8 | 20 | 78.92 | 142.1 | 0.0146 | 1.21 | 13.65 | 1431.3 | 1431.3 | 25.3 | E | 19070043 | 2019-07-16 | 480 | 4.14 | 134.96 | 490 | 53.13 | 95.6 | 0.0483 | 1.04 | 11.95
[8 empty] | 19080030 | 2019-08-13 | 13 | 6.83 | 208.19 | 20 | 75.43 | 135.9 | 0.0136 | 1.1 | 13.06 | 998.6 | 998.6 | 24.1 | E
|  |  |  | vernis intumescent | BMSC5 |  |  | 19070021 | 2019-07-08 | 7 | 5.65 | 134.01 | 1385 | 67.21 | 121.2 | 0.0181 | 1.13 | 12.1 | 597.3 | 415.4 | 9.7 | D | [11 empty] | 19110016 | 2019-11-28 | pas d'inflammation persistante
[8 empty] | 19080032 | 2019-08-13 | 7 | 6 | 112.29 | 1495 | 63.49 | 114.4 | 0.0155 | 1.01 | 63.49 | 544.4 | 352.2 | 8.6 | D
| SIMONIN | Chêne | mv > 600 Kg/m3 | sans aucune finition | BMSC2 |  |  | 19070016 | 2019-07-04 | 20 | 9.04 | 208.05 | 30 | 90.17 | 162.3 | 0.0068 | 1.01 | 10.49 | 675.4 | 675.4 | 26.6 | D | 19070040 | 2019-07-16 | 763 | 4.7 | 100.8 | 790 | 27.05 | 48.6 | 0.1082 | 0.5 | 5.34
[8 empty] | 19080027 | 2019-08-12 | 26 | 8.62 | 199.16 | 40 | 84.41 | 152.2 | 0.0061 | 0.92 | 9.95 | 466.9 | 466.9 | 23.7 | D | 19080066 | 2019-08-27 | 756 | 4.53 | 116.85 | 760 | 25.94 | 47.2 | 0.1319 | 0.53 | 5.38
|  |  |  | Vernis classique (grammage le plus élevé) | BMSC4 |  |  | 19070018 | 2019-07-05 | 21 | 7.57 | 246.72 | 30 | 75.42 | 136.2 | 0.0113 | 1.02 | 10.53 | 624.2 | 624.2 | 21.4 | D | 19070042 | 2019-07-16 | 330 | 3.69 | 154.36 | 340 | 34.13 | 61.4 | 0.0761 | 0.85 | 8.7
[8 empty] | 19080029 | 2019-07-13 | 25 | 6.95 | 232.29 | 35 | 68.92 | 124.1 | 0.0102 | 0.9 | 9.88 | 418.5 | 418.5 | 19.9 | D
|  |  |  | vernis intumescent | BMSC6 |  |  | 19070020 | 2019-07-05 | 14 | 7.4 | 140.99 | 1785 | 69.73 | 125 | 0.0091 | 0.91 | 9.22 | 253.4 | 253.4 | 10.6 | D | 19070044 | 2019-07-18 | pas d'inflammation | [8 empty] | 19110017 | 2019-11-28 | 61 | 5.45 | 11.44 | 100 | 4.54 | 8.1 | 0.0008 | 0.12 | 0.83
[8 empty] | 19080032 | 2019-08-13 | 13 | 7.04 | 113.43 | 1790 | 68.18 | 122.3 | 0.0057 | 0.85 | 9.5 | 222 | 222 | 10.7 | C
Massif avec colle | Piveteau | Douglas | laméllés | non | BMAC |  | non | 19080022 | 2019-08-08 | 13 | 6.1 | 167.19 | 30 | 74.51 | 134.1 | 0.012 | 1.06 | 12.39 | 721.6 | 721.6 | 18.5 | D | 19080058 | 2019-08-23 | 254 | 4.16 | 188.06 | 270 | 39.84 | 71.6 | 0.041 | 0.92 | 9.28
[8 empty] | 19080033 | 2019-08-14 | 15 | 6.91 | 173.77 | 25 | 81.93 | 147.5 | 0.0191 | 1.11 | 13.29 | 550.1 | 549.6 | 13.1 | D | 19080064 | 2019-08-26 | 498 | 3.45 | 125.53 | 510 | 46.61 | 83.6 | 0.0614 | 1.02 | 12.47
Panneau MDF | Finsa | standard | 700 à 800 Kg/m3 | non | MDF1 | 1 seul type de colle | sans placage | 19070013 | 2019-07-04 | 32 | 8.45 | 284.61 | 50 | 79.81 | 144 | 0.0267 | 1.13 | 13.23 | 573.7 | 573.7 | 28.3 | D | 19070038 | 2019-07-15 | 184 | 4.77 | 181.21 | 210 | 28.91 | 52.1 | 0.0808 | 0.52 | 5.72
[8 empty] | 19080024 | 2019-08-12 | 29 | 8.37 | 279.91 | 50 | 79.32 | 142.8 | 0.0274 | 1.07 | 13.05 | 636.6 | 636.6 | 28.3 | D | 19080063 | 2019-08-26 | 182 | 5.01 | 162.06 | 210 | 28.91 | 52.1 | 0.0909 | 0.57 | 5.4
| Oberflex |  |  |  | MDFRB1 |  | plaqué avec essences famille 1 | 19070029 | 2019-07-09 | 30 | 8.94 | 239.65 | 55 | 86.16 | 155.1 | 0.0123 | 1.09 | 12.39 | 466.4 | 466.4 | 2.7 | D | 19080048 | 2019-08-21 | 425 | 5.33 | 161.18 | 445 | 62.52 | 112.5 | 0.0162 | 0.91 | 11.19
[8 empty] | 19070053 | 2019-07-19 | 31 | 9.11 | 225.42 | 55 | 88.8 | 160 | 0.0157 | 1.08 | 12.83 | 445.1 | 445.1 | 28.5 | D
| Oberflex |  |  |  | MDFRB2 |  | plaqué avec essences famille 4 | 19070030 | 2019-07-09 | 23 | 9 | 212.5 | 60 | 87.95 | 158.6 | 0.0113 | 1.1 | 12.56 | 628.3 | 628.3 | 29.6 | D | 19080049 | 2019-08-21 | 356 | 4.3 | 216.26 | 375 | 23.09 | 41.8 | 0.0575 | 0.48 | 4.81
[8 empty] | 19070054 | 2019-07-19 | 28 | 8.59 | 212.19 | 65 | 86.48 | 156 | 0 | 1.09 | 12.39 | 498.8 | 498.8 | 28 | D
| Oberflex |  |  |  | MDFSM1 |  | mélaminé | 19070064 | 2019-07-29 | 30 | 8.79 | 694.76 | 45 | 76.41 | 137.5 | 0.0147 | 1.02 | 12.4 | 724.5 | 724.5 | 27.8 | D | 19080053 | 2019-08-22 | 495 | 5.01 | 86.08 | 615 | 22.32 | 40.2 | 0.0722 | 0.5 | 4.53
[8 empty] | 19080041 | 2019-08-19 | 33 | 8.49 | 634.24 | 45 | 80.67 | 145.3 | 0.0155 | 1.03 | 13.1 | 630.7 | 630.7 | 27.5 | D
| Oberflex |  |  |  | MDFRS1 |  | stratifié bois | 19070031 | 2019-07-09 | 30 | 9.31 | 315.4 | 35 | 99.81 | 179.7 | 0.0219 | 1.2 | 14.17 | 510.4 | 510.4 | 31.3 | D | 19080050 | 2019-08-22 | pas d'inflammation
[8 empty] | 19070055 | 2019-07-19 | 32 | 9.24 | 356.08 | 40 | 114.54 | 117.5 | 0.0074 | 1.03 | 11.8 | 522.6 | 522.6 | 31.1 | D
| Finsa |  |  | ignifugé dans la masse | MDF2 |  | sans placage | 19070014 | 2019-07-04 | 34 | 6.47 | 98.3 | 45 | 16.37 | 29.6 | 0.074 | 0.33 | 3.07 | 72.6 | 48.1 | 2 | B | [11 empty] | 19110021 | 2019-12-10 | 55 | 5.69 | 54.49 | 70 | 15.12 | 27.2 | 0.2324 | 1.41 | 12.76
[8 empty] | 19080025 | 2019-08-12 | 33 | 6.2 | 93.7 | 45 | 15.21 | 27.4 | 0.0726 | 0.28 | 2.83 | 79.1 | 56 | 2 | B | [11 empty] | 19110022 | 2019-12-10 | 59 | 5.34 | 56.44 | 70 | 10.42 | 18.47 | 0.1062 | 0.506 | 4.13
| Oberflex |  |  |  | MDFRB3 |  | plaqué avec essences famille 1 | 19070026 | 2019-07-09 | 28 | 6.46 | 145.15 | 35 | 20.74 | 37.4 | 0.0867 | 0.35 | 3.65 | 193.8 | 183.1 | 3.2 | C | 19080052 | 2019-08-22 | pas d'inflammation | [8 empty] | 19110023 | 2019-12-10 | 67 | 5.13 | 133.07 | 75 | 13.31 | 24.2 | 0.042 | 0.29 | 2.6
[8 empty] | 19070050 | 2019-07-19 | 28 | 6.52 | 154.92 | 35 | 19.68 | 35.5 | 0.092 | 0.33 | 3.46 | 201.3 | 194.5 | 2.9 | C | [11 empty] | 19110024 | 2019-12-11 | 65 | 4.97 | 150.55 | 70 | 10.78 | 19.4 | 0.0655 | 0.35 | 2.57
| Oberflex |  |  |  | MDFRB4 |  | plaqué avec essences famille 4 | 19070027 | 2019-07-09 | 20 | 6.73 | 210.05 | 25 | 21.71 | 39.1 | 0.0986 | 0.35 | 3.76 | 303.8 | 287.6 | 3.8 | D | 19080046 | 2019-08-21 | pas d'inflammation | [8 empty] | 19110025 | 2019-12-11 | 58 | 5.25 | 215.28 | 65 | 16.56 | 29.9 | 0.0638 | 0.37 | 3.21
[8 empty] | 19070051 | 2019-07-19 | 23 | 6.49 | 224.09 | 25 | 19.68 | 35.8 | 0.1034 | 0.34 | 3.47 | 255.7 | 243.8 | 3.6 | C | [11 empty] | 19110029 | 2019-12-11 | 43 | 5.23 | 182.54 | 50 | 12.01 | 21.8 | 0.0673 | 0.3 | 2.35
| Oberflex |  |  |  | MDFRM2 |  | mélaminé | 19080038 | 2019-08-19 | 31 | 6.63 | 84.89 | 35 | 11.09 | 20.2 | 0.0624 | 0.22 | 1.78 | 32.8 | 19.8 | 1.8 | B | 19080051 | 2019-08-22 | pas d'inflammation | [8 empty] | 20010042 | 2020-03-04 | 176 | 5.22 | 58.03 | 230 | 22.65 | 40.7 | 0.0375 | 0.27 | 4.32
[8 empty] | 19080039 | 2019-08-19 | 38 | 6.97 | 67.82 | 40 | 12.86 | 23.2 | 0.0638 | 0.24 | 2.03 | 6.3 | 6.3 | 1.3 | B | [11 empty] | 20010042 | 2020-03-04 | 72 | 5.25 | 53.72 | 195 | 21.08 | 38 | 0.0541 | 0.29 | 4.04
| Oberflex |  |  |  | MDFRS2 |  | stratifié bois | 19070028 | 2019-07-09 | 36 | 7.16 | 271.48 | 70 | 64.78 | 116.8 | 0.054 | 0.82 | 10.27 | 360 | 360 | 17.4 | D | [11 empty] | 19110030 | 2019-12-11 | 69 | 6.01 | 172.03 | 85 | 32.58 | 58.5 | 0.1009 | 0.38 | 5.6
[8 empty] | 19070052 | 2019-07-19 | 34 | 7.05 | 252.98 | 70 | 61.72 | 111 | 0.0294 | 0.8 | 9.85 | 357.1 | 357.1 | 21.1 | D | [11 empty] | 19120001 | 2019-12-19 | 68 | 6.06 | 174.03 | 75 | 35.07 | 63.3 | 0.099 | 0.54 | 6.11
Panneau de particules | Egger | standard | 600 à 700Kg/m3 | non | PP1 | 1 seul type de colle | sans placage | 19070008 | 2019-07-03 | 33 | 8.73 | 245.32 | 60 | 85.68 | 151.2 | 0.0239 | 1 | 12.7 | 486.5 | 486.5 | 27.4 | D | 19070032 | 2019-07-12 | 241 | 4.72 | 162.81 | 270 | 28.94 | 52.3 | 0.0676 | 0.62 | 5.6
[8 empty] | 19070056 | 2019-07-22 | 29 | 8.8 | 248.85 | 45 | 81.79 | 147.3 | 0.0209 | 1.09 | 12.4 | 575.5 | 575.5 | 27.8 | D | 19080060 | 2019-08-26 | 231 | 5 | 168.05 | 255 | 26.27 | 47.4 | 0.0673 | 0.55 | 4.76
| Egger |  |  |  | PP3 |  | dalle ctbh | 19070060 | 2019-07-22 | 37 | 9.02 | 254.5 | 55 | 91.2 | 164.2 | 0.0154 | 1.05 | 12.41 | 422.8 | 422.8 | 29.5 | D | 19070036 | 2019-07-15 | 415 | 4.57 | 176.42 | 450 | 26.19 | 47.1 | 0.0694 | 0.56 | 5.09
[8 empty] | 19080026 | 2019-08-12 | 33 | 8.67 | 226.19 | 65 | 86.27 | 155.2 | 0.0131 | 0.98 | 11.96 | 432.4 | 432.4 | 28.9 | D | 19080062 | 2019-08-26 | 275 | 4.49 | 160.4 | 300 | 27.39 | 49.3 | 0.0656 | 0.58 | 5.38
| Egger |  |  |  | PPSM1 |  | mélaminé | 19070010 | 2019-07-03 | 59 | 8.45 | 303 | 65 | 81.45 | 146.9 | 0.0138 | 1.09 | 12.82 | 179.1 | 179.1 | 21.9 | D | 19070037 | 2019-07-15 | 537 | 3.72 | 153.15 | 585 | 20.88 | 37.6 | 0.0727 | 0.55 | 5.04
[8 empty] | 19070058 | 2019-07-22 | 52 | 8.76 | 282.92 | 60 | 85.59 | 154.3 | 0.0131 | 1.06 | 13.1 | 218 | 218 | 23.4 | D | 19080061 | 2019-08-26 | 599 | 4.23 | 109.55 | 650 | 24.69 | 44.3 | 0.0703 | 0.51 | 5.38
| Egger |  |  | ignifugé dans la masse | PP2 |  | sans placage | 19070009 | 2019-07-02 | 35 | 6.91 | 118.76 | 50 | 39.25 | 70.6 | 0.0739 | 0.45 | 6.76 | 145.5 | 145.5 | 3 | C | 19070033 | 2019-07-12 | pas d'inflammation | [8 empty] | 19120002 | 2019-12-19 | 75 | 5.74 | 74.05 | 1505 | 41.57 | 74.8 | 0.0398 | 0.7 | 7.72
[8 empty] | 19070057 | 2019-07-22 | 38 | 6.78 | 98.18 | 60 | 15.75 | 28.3 | 0.113 | 0.3 | 2.78 | 118 | 118 | 3 | B | [11 empty] | 19120003 | 2019-12-19 | 82 | 5.7 | 83.73 | 100 | 34.56 | 62.4 | 0.0524 | 0.55 | 6.46
| Egger |  |  |  | PPSM2 |  | mélaminé | 19070011 | 2019-07-03 | 42 | 6.43 | 125.04 | 45 | 14.1 | 25.7 | 0.0993 | 0.32 | 2.44 | 92.4 | 92.4 | 3.8 | B | 19070035 | 2019-07-15 | pas d'inflammation | [8 empty] | 1912004 | 2019-12-19 | 88 | 5.48 | 73.18 | 1530 | 38.09 | 68.5 | 0.0385 | 0.6 | 7.18
[8 empty] | 19070059 | 2019-07-22 | 52 | 6.59 | 130.68 | 60 | 25.04 | 45.3 | 0.077 | 0.43 | 4.32 | 90.2 | 90.2 | 4.1 | B | [11 empty] | 1912005 | 2019-12-19 | 95 | 5.3 | 67.87 | 125 | 11.53 | 20.8 | 0.069 | 0.31 | 2.21
Contreplaqué | Joubert | Peuplier | 400-450 Kg/m3 | non | CP1 | 1 seul type de colle | sans placage | 19080019 | 2019-08-08 | 18 | 7.23 | 260.32 | 550 | 56.11 | 101.1 | 0.0403 | 1.1 | 12.92 | 509.2 | 509.2 | 28.9 | D | 19080056 | 2019-08-23 | 335 | 5.93 | 126.71 | 990 | 44.45 | 80 | 0.0518 | 1.11 | 11.66
[8 empty] | 19080043 | 2019-08-19 | 16 | 7.1 | 288.98 | 620 | 58.82 | 106.2 | 0.0414 | 1.12 | 13.36 | 602.6 | 602.6 | 23.9 | D
| Joubert |  |  | ignifugé dans la masse | CP3 |  | sans placage | 19080018 | 2019-08-08 | 24 | 6.06 | 121.45 | 30 | 31.74 | 57.3 | 0.05 | 0.69 | 7.86 | 195 | 191.3 | 6.8 | C | 19080055 | 2019-08-23 | 1545 | 3.99 | 36.45 | 1575 | 21.14 | 12.4 | 0.0932 | 0.72 | 6.2
[8 empty] | 19080042 | 2019-08-19 | 19 | 6.44 | 120.25 | 25 | 36.74 | 66.2 | 0.0414 | 0.76 | 9.23 | 267.5 | 253.2 | 7.1 | D
| Joubert | Okoumé | 450-500 Kg/m3 | non | CP2 |  | sans placage | 19080020 | 2019-08-08 | 15 | 7.89 | 227.54 | 760 | 67.51 | 99.2 | 0.0265 | 1.06 | 12.73 | 522.1 | 520.5 | 12.2 | D | 19080057 | 2019-08-23 | 531 | 4.01 | 123.26 | 560 | 19.48 | 35.1 | 0.094 | 0.6 | 5.65
[8 empty] | 19080044 | 2019-08-21 | 14 | 7.05 | 236.97 | 725 | 57.56 | 103.7 | 0.0342 | 1.1 | 12.99 | 590.7 | 585.9 | 12.4 | D
| Joubert |  |  | ignifugé dans la masse | CP4 |  | sans placage | 19080021 | 2019-08-08 | 20 | 6.29 | 98.83 | 855 | 39.62 | 71.3 | 0.0385 | 0.75 | 9.36 | 181.8 | 181 | 8.8 | C | 19080059 | 2019-08-23 | 1177 | 3.5 | 70.37 | 1610 | 27.62 | 49.7 | 0.1222 | 0.81 | 10.29
[8 empty] | 19080045 | 2019-08-21 | 11 | 5.9 | 112..05 | 910 | 34.55 | 62.4 | 0.0442 | 0.71 | 8.15 | 493.9 | 456.5 | 6.1 | D
Panneau OSB | Kronoswiss | standard | 600-660 Kg/m3 | non | OSB1 | 25 mm OSB 3 (structurel) | non | 19070022 | 2019-07-08 | 18 | 8.66 | 239.19 | 45 | 93.79 | 168.9 | 0.0131 | 1.18 | 13.22 | 983.4 | 983.4 | 34.3 | E | 19070046 | 2019-07-18 | 207 | 4.06 | 183.67 | 225 | 32.9 | 59.7 | 0.0807 | 0.76 | 7.45
[8 empty] | 19080034 | 2019-08-14 | 25 | 8.31 | 241.08 | 40 | 92.13 | 165.8 | 0.0112 | 1.06 | 12.38 | 659.5 | 659.5 | 30.2 | D
[5 empty] | OSB2 | 12 mm OSB 3 (structurel) |  | 19070025 | 2019-07-08 | 21 | 8.12 | 309.87 | 530 | 82.42 | 148.6 | 0.0476 | 1.37 | 15.97 | 923.3 | 923.3 | 46.7 | E | 19070049 | 2019-07-18 | 200 | 5.34 | 197.73 | 200 | 52.67 | 94.8 | 0.1106 | 1.37 | 14.71
[8 empty] | 19080037 | 2019-08-14 | 25 | 9.22 | 293.34 | 40 | 82.48 | 148.5 | 0.0348 | 1.25 | 16.2 | 765.5 | 765.5 | 44.3 | E
[5 empty] | OSB3 | 15 mm OSB1 (non structurel) |  | 19070024 | 2019-07-08 | 23 | 7.98 | 300.75 | 30 | 82.2 | 148.2 | 0.0445 | 1.36 | 16.14 | 825.6 | 825.6 | 35.2 | E | 19070048 | 2019-07-18 | 181 | 6.86 | 220.6 | 200 | 73.1 | 131.7 | 0.0339 | 1.23 | 14.65
[8 empty] | 19080036 | 2019-08-14 | 28 | 8.11 | 267.87 | 45 | 77.71 | 140 | 0.032 | 1.24 | 15.06 | 592 | 592 | 33.2 | D
|  |  |  | ignifugé dans la masse | OSB4 | 12 mm OSB 3 ignifugé (structurel) |  | 19070023 | 2019-07-08 | 43 | 5.22 | 127.64 | 55 | 49.4 | 89.3 | 0.0412 | 0.96 | 12.38 | 127.1 | 127.1 | 9.6 | C | 19070047 | 2019-07-18 | 1469 | 1.16 | 43.87 | 1525 | 16.8 | 30.3 | 0.2546 | 0.95 | 15.15
[8 empty] | 19080035 | 2019-08-14 | 21 | 5.68 | 133.6 | 40 | 46.75 | 84.2 | 0.045 | 0.9 | 11.9 | 310.8 | 310.8 | 11.1 | D